## Sheet1 (2)
جدول مواد مصرفی مجتمع ذوب آهن و فولاد کویر کرمان 6 ماهه 1405
ردیف | شرح | مشخصات فنی | میزان مصرف | دوره مصرف | مصرف 6 ماهه | per/ton
1 | فرو سیلیس | Fesi | 2 kg/ton |  | 8170 kg
|  | 30-60mm |  |  |  |  | ردیف | نوع جرم نسوز | برند | درصد/گرید | مقدار مصرف (kg) | مصرف (kg/ton)
|  | 65% |  |  |  |  | 1 | جرم کویل | سگال | 80% | 3560
2 | فرومنگنز | FeMn | 7.5 kg/ton |  | 0 |  | 2 | جرم کویل | پاترون | 81% | 4160
|  | 10-60mm |  |  |  |  | 3 | جرم نسوز | پاترون | 57% | 3486
|  | 65% |  |  |  |  | 4 | جرم نسوز | پاترون | 68% | 2232
3 | فروسیلیکو منگنز | FeSiMn | 9 kg/ton |  | 155200 kg |  | 5 | جرم نسوز | سگال | 70% | 7355
|  | 10-60mm |  |  |  |  | 6 | جرم نسوز | سگال | 60% | 880
|  | 60-14% |  |  |  |  | 7 | جرم نسوز | سگال | 92% | 930
4 | کک متالوژی | Gr | 2 kg/ton |  | 7000 kg
0-5mm
5 | نمونه گیر آلومینیوم دار | 90 Cm | 2 n/heat |  | 2559 pc
6 | غلاف دما | 90 Cm | 3 n/heat |  | 3197 pc
7 | خاک کوره جرم نسوز اسیدی | Sio2 | 25 kg/ton | 10 heat | 520900 kg
0-6mm
8 | چسب سیلیکات سدیم | NaSi | 0.8 kg/ton |  | 57760 kg
9 | پودر ایزوترم (سبوس برنج) | برشته | 1 kg/ton |  | 3044 kg
10 | ماسه سیلیسی ریخته‌گری | t60 | 20 kg/ton |  | 547910 kg
0-300μm
11 | نیمکره آلومینیومی | Al | 0.05 kg/ton |  | 712 kg
99%
12 | آنتن استیل کوره |  | 1 pc | 120 heat | 36 m
13 | ملات سبز | آلومینیایی | 0.03 kg/ton | 6 heat | 1372 kg
14 | لوله لنس 6 میلیمتری | 3m | 1 n/heat |  | 1653 pc
15 | لوله لنس13 میلیمتری | 6m | 1 n/heat |  | 1378 pc
16 | نازل تاندیش | D 15.5 | 1 n/heat |  | 512 pc
17 | پودر ریخته گری | C2 | 0.5 kg/ton |  | 3024 kg
18 | شاقول چدنی / آهنی |  | 1 pc | 80 heat | 54 / 8 pc
19 | ماسه نازل |  | 3 kg/heat |  | 7019 kg
20 | جرم نسوز تاندیش | Cast70 | 1000 kg | 1000 heat | ***
21 | واشر اسلاید گیت 2qc |  | 20 Pcs | 100 heat | 290 pc
22 | صفحه اسلاید گیت src | 2QC-D30 | 1 pc | 6 heat | 177 pc
23 | نازل درونی پاتیل sr | 2QC-D30 | 1 pc | 8 heat | 102 pc
24 | نازل بیرونی پاتیل sr | 2QC-D30 | 1 pc | 6 heat | 102 pc
25 | ول بلوک نازل پاتیل | 290mm | 1 pc | 90 heat | 9 pc
26 | ول بلوک نازل تاندیش مربع ( شاموتی/چدنی) | 115mm | 2 pc | 200 heat | 19 pc / 302 pc
27 | شابلون کوره | 3-4mm ضخامت | 1.45 kg/ton | 10 heat | 18280 kg / 66 pc
28 | تیوپ مسی | 150*150*1000 | 2 pcs | 1200 heat | 1 pc
R=6000
29 | گریس EP3 | گریس نسوز | 80 gr/ton |  | 112.5 kg
30 | گریس EP2 | گریس معمولی | 80 gr/ton |  | 35 kg
31 | اکسیژن |  | 1.7 kg/ton |  | 2146 pc
32 | نازل برش شمش | 1.8 | 0.012 pcs/ton |  | 98 pc
33 | کپسول گاز |  | 0.1 kg/ton |  | 11 kg / 76 pc 25 kg / 7 pc

## Sheet1
جدول مواد مصرفی مجتمع ذوب آهن و فولاد کویر کرمان
"مصرف اسفنجی 100%" |  |  | تاریخ تنظیم: | 1404/09/26
ردیف | شرح | مشخصات فنی | میزان مصرف | دوره مصرف
1 | فرو سیلیس | Fesi | 2 kg/ton
30-60mm
65%
2 | فرومنگنز | FeMn | 7.5 kg/ton
10-60mm
65%
3 | فروسیلیکو منگنز | FeSiMn | 9 kg/ton
10-60mm
60-14%
4 | کک متالوژی | Gr | 2 kg/ton
0-5mm
5 | نمونه گیر آلومینیوم دار | 90 Cm | 2 n/heat
6 | غلاف دما | 90 Cm | 3 n/heat
7 | خاک کوره جرم نسوز اسیدی | Sio2 | 25 kg/ton | 10 heat
0-6mm
8 | چسب سیلیکات سدیم | NaSi | 0.8 kg/ton
9 | پودر ایزوترم (سبوس برنج) | برشته | 1 kg/ton
10 | ماسه سیلیسی ریخته‌گری | t60 | 20 kg/ton
0-300μm
11 | نیمکره آلومینیومی | Al | 0.05 kg/ton
99%
12 | آنتن استیل کوره |  | 1 pc | 120 heat
13 | ملات سبز | آلومینیایی | 0.03 kg/ton | 6 heat
14 | لوله لنس 6 میلیمتری | 3m | 1 n/heat
15 | لوله لنس13 میلیمتری | 6m | 1 n/heat
16 | نازل تاندیش | D 15.5 | 1 n/heat
17 | پودر ریخته گری | C2 | 0.5 kg/ton
18 | شاقول چدنی |  | 1 pc | 80 heat
19 | ماسه نازل |  | 3 kg/heat
20 | جرم نسوز تاندیش | Cast70 | 1000 kg | 1000 heat
21 | واشر اسلاید گیت 2qc |  | 20 Pcs | 100 heat
22 | صفحه اسلاید گیت src | 2QC-D30 | 1 pc | 6 heat
23 | نازل درونی پاتیل sr | 2QC-D30 | 1 pc | 8 heat
24 | نازل بیرونی پاتیل sr | 2QC-D30 | 1 pc | 6 heat
25 | ول بلوک نازل پاتیل | 290mm | 1 pc | 90 heat
26 | ول بلوک نازل تاندیش مربع | 115mm | 2 pc | 200 heat
27 | شابلون کوره | 3-4mm ضخامت | 1.45 kg/ton | 10 heat
28 | تیوپ مسی | 150*150*1000 | 2 pcs | 1200 heat
R=6000
29 | گریس EP3 | گریس نسوز | 80 gr/ton
30 | گریس EP2 | گریس معمولی | 80 gr/ton
31 | اکسیژن |  | 1.7 kg/ton
32 | نازل برش شمش |  | 0.012 pcs/ton
33 | کپسول گاز |  | 0.1 kg/ton